## Hoja1
CUADRO RESUMEN ESTUDIO DE MECÁNICA DE SUELOS | [7 empty] | CUADRO RESUMEN ESTUDIO DE MECÁNICA DE SUELOS
Datos de Calicatas |  |  | Ensayos Realizados |  |  |  |  | Datos de Calicatas |  |  | Ensayos Realizados
Calicata Nº | Progresiva | Profundidad | Contenido de Humedad % | Análisis Granulométrico | Limite Liquido % | Limite Plastico % | Indice de Plasticidad | Calicata Nº | Progresiva | Profundidad | Densidad Seca (g/cm3) | Contenido de Humedad % | CBR %
1 | 0+000 | 1.50 m | 18.29% | Limo gravoso de baja plasticidad con arena | 43.57% | 26.59% | 16.98 | 4 | 3+000 | 1.50 m | 1.548 | 22% | 6.72%
2 | 1+000 | 1.50 m | 12.6% | Grava limosa con arena | 47.33% | 34.76% | 12.56 | 7 | 6+000 | 1.50 m | 1.527. | 24.4% | 6.65%
3 | 2+000 | 1.50 m | 26.83% | Limo arenoso de baja plasticidad | 46.95% | 33.72% | 13.23 | 10 | 9+000 | 1.50 m | 1.378 | 28.9% | 6.89%
4 | 3+000 | 1.50 m | 30.17% | Grava limosa | 46.08% | 30.54% | 15.55 | 13 | 12+000 | 1.50 m | 1.385 | 30.8% | 6.96%
5 | 4+000 | 1.50 m | 14.66% | Limo gravoso de baja plasticidad con arena | 47.45% | 34.76% | 12.68 | 16 | 15+000 | 1.50 m | 1.441 | 28.9% | 6.76%
6 | 5+000 | 1.50 m | 20.08% | Limo arenoso de baja plasticidad | 43.35% | 28.19% | 15.16
7 | 6+000 | 1.50 m | 32.14% | Limo de baja plasticidad | 47.94% | 35.4% | 12.54
8 | 7+000 | 1.50 m | 22.33% | Limo gravoso de baja plasticidad con arena | 48.56% | 36.83% | 11.73
9 | 8+000 | 1.50 m | 19.94% | Grava limosa con arena | 39.68% | 28.96% | 10.73
10 | 9+000 | 1.50 m | 33.1% | Grava limosa | 45.17% | 38.22% | 15.38
11 | 10+000 | 1.50 m | 26.1% | Limo gravoso de baja plasticidad con arena | 44.24% | 27.07% | 17.17
12 | 11+000 | 1.50 m | 33.05% | Grava limosa con arena | 45.55% | 31% | 15.54
13 | 12+000 | 1.50 m | 33.37% | Limo arenoso de alta plasticidad | 50.49% | 32.41% | 18.08
14 | 13+000 | 1.50 m | 25.85% | Grava limosa | 45.96% | 30.16% | 15.79
15 | 14+000 | 1.50 m | 28.08% | Grava limosa con arena | 45.9% | 31.25% | 14.65
16 | 15+000 | 1.50 m | 29.5% | Grava limosa | 54.1% | 30.79% | 23.32
17 | 16+000 | 1.50 m | 20.84% | Grava arcillosa con arena | 43.38% | 21.57% | 21.8
18 | 17+000 | 1.50 m | 16.99% | Grava arcillosa con arena | 46.23% | 23.44% | 22.79

## Hoja2
ENSAYOS DE MECÁNICA DE SUELOS |  |  | ENSAYOS DE MECÁNICA DE SUELOS |  |  | ENSAYOS DE MECÁNICA DE SUELOS
Calicata Nº 1: km 0 + 000 - PROFUNDIDAD: 1.50 m |  |  | Calicata Nº 7: km 6 + 000 - PROFUNDIDAD: 1.50 m |  |  | Calicata Nº 13: km 12 + 000 - PROFUNDIDAD: 1.50 m
Ensayo | Descripcion | Resultado | Ensayo | Descripcion | Resultado | Ensayo | Descripcion | Resultado
Contenido de Humedad | Según NTP 339.160 | 18.29% | Contenido de Humedad | Según NTP 339.160 | 32.14% | Contenido de Humedad | Según NTP 339.160 | 33.37%
Análisis Granulométrico | Según NTP 339.128 | Limo gravoso de baja plasticidad con arena | Análisis Granulométrico | Según NTP 339.128 | Limo de baja plasticidad | Análisis Granulométrico | Según NTP 339.128 | Limo arenoso de alta plasticidad
Limite Liquido | Según NTP 339.129 | 43.57% | Limite Liquido | Según NTP 339.129 | 47.94% | Limite Liquido | Según NTP 339.129 | 50.49%
Limite Plastico | Según NTP 339.129 | 26.59% | Limite Plastico | Según NTP 339.129 | 35.4% | Limite Plastico | Según NTP 339.129 | 32.41%
Indice de Plasticidad | Según NTP 339.129 | 16.98 | Indice de Plasticidad | Según NTP 339.129 | 12.54 | Indice de Plasticidad | Según NTP 339.129 | 18.08
|  |  | CBR | Según NTP 339.145 | 6.7 | CBR | Según NTP 339.145 | 7
ENSAYOS DE MECÁNICA DE SUELOS |  |  | ENSAYOS DE MECÁNICA DE SUELOS |  |  | ENSAYOS DE MECÁNICA DE SUELOS
Calicata Nº 2: km 1 + 000 - PROFUNDIDAD: 1.50 m |  |  | Calicata Nº 8: km 7 + 000 - PROFUNDIDAD: 1.50 m |  |  | Calicata Nº 14: km 13 + 000 - PROFUNDIDAD: 1.50 m
Ensayo | Descripcion | Resultado | Ensayo | Descripcion | Resultado | Ensayo | Descripcion | Resultado
Contenido de Humedad | Según NTP 339.160 | 12.6% | Contenido de Humedad | Según NTP 339.160 | 22.33% | Contenido de Humedad | Según NTP 339.160 | 25.85%
Análisis Granulométrico | Según NTP 339.128 | Grava limosa con arena | Análisis Granulométrico | Según NTP 339.128 | Limo gravoso de baja plasticidad con arena | Análisis Granulométrico | Según NTP 339.128 | Grava limosa
Limite Liquido | Según NTP 339.129 | 47.33% | Limite Liquido | Según NTP 339.129 | 48.56% | Limite Liquido | Según NTP 339.129 | 45.96%
Limite Plastico | Según NTP 339.129 | 34.76% | Limite Plastico | Según NTP 339.129 | 36.83% | Limite Plastico | Según NTP 339.129 | 30.16%
Indice de Plasticidad | Según NTP 339.129 | 12.56 | Indice de Plasticidad | Según NTP 339.129 | 11.73 | Indice de Plasticidad | Según NTP 339.129 | 15.79
ENSAYOS DE MECÁNICA DE SUELOS |  |  | ENSAYOS DE MECÁNICA DE SUELOS |  |  | ENSAYOS DE MECÁNICA DE SUELOS
Calicata Nº 3: km 2 + 000 - PROFUNDIDAD: 1.50 m |  |  | Calicata Nº 9: km 8 + 000 - PROFUNDIDAD: 1.50 m |  |  | Calicata Nº 15: km 14 + 000 - PROFUNDIDAD: 1.50 m
Ensayo | Descripcion | Resultado | Ensayo | Descripcion | Resultado | Ensayo | Descripcion | Resultado
Contenido de Humedad | Según NTP 339.160 | 26.83% | Contenido de Humedad | Según NTP 339.160 | 19.94% | Contenido de Humedad | Según NTP 339.160 | 28.08%
Análisis Granulométrico | Según NTP 339.128 | Limo arenoso de baja plasticidad | Análisis Granulométrico | Según NTP 339.128 | Grava limosa con arena | Análisis Granulométrico | Según NTP 339.128 | Grava limosa con arena
Limite Liquido | Según NTP 339.129 | 46.95% | Limite Liquido | Según NTP 339.129 | 39.68% | Limite Liquido | Según NTP 339.129 | 45.9%
Limite Plastico | Según NTP 339.129 | 33.72% | Limite Plastico | Según NTP 339.129 | 28.96% | Limite Plastico | Según NTP 339.129 | 31.25%
Indice de Plasticidad | Según NTP 339.129 | 13.23 | Indice de Plasticidad | Según NTP 339.129 | 10.73 | Indice de Plasticidad | Según NTP 339.129 | 14.65
ENSAYOS DE MECÁNICA DE SUELOS |  |  | ENSAYOS DE MECÁNICA DE SUELOS |  |  | ENSAYOS DE MECÁNICA DE SUELOS
Calicata Nº 4 : km 3 + 000 - PROFUNDIDAD: 1.50 m |  |  | Calicata Nº 10 : km 9 + 000 - PROFUNDIDAD: 1.50 m |  |  | Calicata Nº 16 : km 15 + 000 - PROFUNDIDAD: 1.50 m
Ensayo | Descripcion | Resultado | Ensayo | Descripcion | Resultado | Ensayo | Descripcion | Resultado
Contenido de Humedad | Según NTP 339.160 | 30.17% | Contenido de Humedad | Según NTP 339.160 | 33.1% | Contenido de Humedad | Según NTP 339.160 | 29.5%
Análisis Granulométrico | Según NTP 339.128 | Grava limosa | Análisis Granulométrico | Según NTP 339.128 | Grava limosa | Análisis Granulométrico | Según NTP 339.128 | Grava limosa
Limite Liquido | Según NTP 339.129 | 46.08% | Limite Liquido | Según NTP 339.129 | 45.17% | Limite Liquido | Según NTP 339.129 | 54.1%
Limite Plastico | Según NTP 339.129 | 30.54% | Limite Plastico | Según NTP 339.129 | 38.22% | Limite Plastico | Según NTP 339.129 | 30.79%
Indice de Plasticidad | Según NTP 339.129 | 15.55 | Indice de Plasticidad | Según NTP 339.129 | 15.38 | Indice de Plasticidad | Según NTP 339.129 | 23.32
CBR | Según NTP 339.145 | 6.7 | CBR | Según NTP 339.145 | 6.9 | CBR | Según NTP 339.145 | 6.8
ENSAYOS DE MECÁNICA DE SUELOS |  |  | ENSAYOS DE MECÁNICA DE SUELOS |  |  | ENSAYOS DE MECÁNICA DE SUELOS
Calicata Nº 5: km 4 + 000 - PROFUNDIDAD: 1.50 m |  |  | Calicata Nº 11: km 10 + 000 - PROFUNDIDAD: 1.50 m |  |  | Calicata Nº 17: km 16 + 000 - PROFUNDIDAD: 1.50 m
Ensayo | Descripcion | Resultado | Ensayo | Descripcion | Resultado | Ensayo | Descripcion | Resultado
Contenido de Humedad | Según NTP 339.160 | 14.66% | Contenido de Humedad | Según NTP 339.160 | 26.1% | Contenido de Humedad | Según NTP 339.160 | 20.84%
Análisis Granulométrico | Según NTP 339.128 | Limo gravoso de baja plasticidad con arena | Análisis Granulométrico | Según NTP 339.128 | Limo gravoso de baja plasticidad con arena | Análisis Granulométrico | Según NTP 339.128 | Grava arcillosa con arena
Limite Liquido | Según NTP 339.129 | 47.45% | Limite Liquido | Según NTP 339.129 | 44.24% | Limite Liquido | Según NTP 339.129 | 43.38%
Limite Plastico | Según NTP 339.129 | 34.76% | Limite Plastico | Según NTP 339.129 | 27.07% | Limite Plastico | Según NTP 339.129 | 21.57%
Indice de Plasticidad | Según NTP 339.129 | 12.68 | Indice de Plasticidad | Según NTP 339.129 | 17.17 | Indice de Plasticidad | Según NTP 339.129 | 21.8
ENSAYOS DE MECÁNICA DE SUELOS |  |  | ENSAYOS DE MECÁNICA DE SUELOS |  |  | ENSAYOS DE MECÁNICA DE SUELOS
Calicata Nº 6: km 5 + 000 - PROFUNDIDAD: 1.50 m |  |  | Calicata Nº 12: km 11 + 000 - PROFUNDIDAD: 1.50 m |  |  | Calicata Nº 18: km 17 + 000 - PROFUNDIDAD: 1.50 m
Ensayo | Descripcion | Resultado | Ensayo | Descripcion | Resultado | Ensayo | Descripcion | Resultado
Contenido de Humedad | Según NTP 339.160 | 20.08% | Contenido de Humedad | Según NTP 339.160 | 33.05% | Contenido de Humedad | Según NTP 339.160 | 16.99%
Análisis Granulométrico | Según NTP 339.128 | Limo arenoso de baja plasticidad | Análisis Granulométrico | Según NTP 339.128 | Grava limosa con arena | Análisis Granulométrico | Según NTP 339.128 | Grava arcillosa con arena
Limite Liquido | Según NTP 339.129 | 43.35% | Limite Liquido | Según NTP 339.129 | 45.55% | Limite Liquido | Según NTP 339.129 | 46.23%
Limite Plastico | Según NTP 339.129 | 28.19% | Limite Plastico | Según NTP 339.129 | 31% | Limite Plastico | Según NTP 339.129 | 23.44%
Indice de Plasticidad | Según NTP 339.129 | 15.16 | Indice de Plasticidad | Según NTP 339.129 | 15.54 | Indice de Plasticidad | Según NTP 339.129 | 22.79

## Hoja3
ENSAYOS DE MECÁNICA DE SUELOS
Calicata Nº 19: Cantera La Huaquilla
Ensayo | Descripcion | Resultado
Contenido de Humedad | Según NTP 339.160 | 5.5%
Análisis Granulométrico | Según NTP 339.128 | Grava pobremente graduada con arcilla y arena
Clasificación SUCS | Según NTP 339.128 | GP-GC
Clasificación AASHTO | Según NTP 339.128 | A-2-6 (0)
Limite Liquido | Según NTP 339.129 | 21.17%
Limite Plastico | Según NTP 339.129 | 9.92%
Indice de Plasticidad | Según NTP 339.129 | 11.25
Máxima densidad seca | Según NTP 339.145 | 2.199
Óptimo contenido de humedad | Según NTP 339.145 | 6.5%
- % de desgaste por abrasión | Norma MTC E 207 | 42.2%
- % de uniformidad | Norma MTC E 207 | 0.547
ENSAYOS DE FUENTES DE AGUA
FUENTE DE AGUA: QUEBRADA ISHPINGO
Ensayo | Unidad | Resultado
Potencial de Hidrogeno (PH) | - | 8.5
Alcalinidad Total | mg CaCO3/L | 105.16
Cloruros | mg/l | 0.325
Sulfatos | mg/l | 5.1